## 技术参数要求
编号 | 参数类别 | 具体检测项目 | 检测标准/依据 | 要求
一 | 成品质量标准
1 |  | 成鞋耐折性能 | QB/T1002-2015, QB/T2673-2013, GB/T 3903.1-2017 | 折后割口裂口长度≤20.0mm，外底可出现新裂纹（单处≤5.0mm，不超过3处），帮面不破损，帮底、围条、沿条、底墙结合部位无开胶，复合底无脱层，鞋底、底墙涂饰层无脱落。
2 |  | 外底耐磨性能 | GB/T 3903.2-2017 | 磨痕长度≤14.0mm
3 |  | 成型鞋底跟硬度 | GB/T 3903.4-2017 | 发泡材料(邵氏C)≥60，不发泡材料(邵氏A)≥55
4 |  | 外观检测 | GB/T 3903.5-2011 | 符合要求
5 |  | 标识标志 | QB/T 2673-2013 | 符合要求
6 |  | 甲醛 | GB/T19941.2-2019 | ≤300(mg/kg)
7 |  | 可分解致癌芳香胺染料 | GB/T 19942-2019 | 禁用 (≤30(mg/kg))
8 |  | 皮革化学试验 PH值 | QB/T 2724-2018 | ≥4.72
9 |  | 皮革化学试验六价铬含量 | GB/T 22807-2019 | 分光光度法
10 |  | 整鞋刚性 | GB/T 3903.4-2017 | 弯折角度大于45°
11 |  | 外底硬度（邵尔A） | GB/T 20991-2007 | ≥50度
二 | 鞋面皮料标准
12 |  | 材质鉴定 | GB/T 38408-2019 | 牛头层革
13 |  | 牛皮厚度鉴定 | QB/T 2709-2005 | ≥1.6mm
14 |  | 涂层厚度鉴定 | GB/T 22889-2021 | ≤0.05mm
三 | 内里皮料检测
15 |  | 材质鉴定 | GB/T 38408-2019 | 猪皮革
16 |  | 耐摩擦色牢度/级（湿摩） | QB/T 2882-2023方法A | ≥3（10次）
鞋垫
17 |  | 材质鉴定 | GB/T 38408-2019 | 猪皮革
四 | 鞋底检测
18 |  | 回弹性 | GB/T 1681-2009 | ≥55%
19 |  | 防滑性能 | GB/T 3903.6-2024 | 干摩擦≥0.89、湿摩擦≥0.44
20 |  | DIN 磨耗量 | GB/T 9867-2008 | ≤200mm³
五 | 胶水
21 |  | 挥发性有机化合物 | GB 33372-2020 | ≤50g/L
六 | 其他要求
22 |  | 管理体系认证 | ISO9001, ISO14001, ISO45001 | 有效期内，附国家认监委网站查询结果，扫描件并加盖公章。
23 |  | 增值服务 |  | 符合医护人员日常工作需求，提供合适的增值服务供选择。例如：提供足弓支撑/宽度可选 、快速的个人尺码调换服务 、定期的院内巡回调修 、额外的抗菌袜配套 等
24 |  | 质保期 |  | 1年，一年内有质量问题只换不修。
25 |  | 提供样鞋 |  | 提供样鞋38.39.40（女）42.43.44号样鞋（男）
按编号顺序提供检测报告

## 评分表
评审项目 | 分值
一、价格部分 | 30分
报价 | 30
二、技术及质量部分 | 50分
1. 技术参数响应 | 30
2. 样品评价（如有） | 10
3. 供货方案与保障 | 10
三、商务与服务部分 | 20分
1. 企业资质与信誉 | 5
2. 同类项目业绩 | 5
3. 售后服务承诺 | 10
四、总分 | 100分

## 报名表
报名表
采购项目名称 | 北京市上地医院采购工作鞋采购项目
报名单位
（加盖单位公章）
联系人
联系方式
电子邮件
报名时间

## 报价表
供货商名称
联系电话
序号 | 需求名称 | 名称 | 规格 | 图样 | 单价 | 数量 | 金额 | 参数描述 | 生产厂家 | 供货商 | 备注
1 | 女鞋（夏款）
2 | 男鞋（夏款）

## 说明
说明
1 | 营业执照
2 | 报名表
3 | 报价表
4 | 技术参数及彩页
5 | 技术参数对比表
6 | 支持技术参数的检测报告
7 | 供货方案
8 | 业绩请提供合同复印件（涉密部分可遮盖）
9 | 样鞋包装盒贴供货商标识
10 | 以上材料盖章电子版及扫描版发邮箱sdyyqxk@126.com
11 | 以上材料盖章纸版送到上地医院采购中心